## Hoja 1
RSS040 |  |  | m² | Pavimento vinílico heterogéneo, en rollo.
Pavimento vinílico heterogéneo, modelo Timberline PUR "DLW FLOORING", de 2,25 mm de espesor total, con capa de uso de 0,7 mm de espesor, con tratamiento de protección superficial PUR, color Cherry Medium, suministrado en rollos de 200 cm de anchura, instalado sobre base soporte (no incluida en este precio) y fijado con adhesivo de contacto.
Descompuesto | Ud | Descomposición |  |  | Rend. | Precio unitario | Precio partida
mt18dww010 | kg | Adhesivo de contacto a base de resina acrílica en dispersión acuosa, para pavimento de goma, caucho, linóleo, PVC, moqueta y textil. |  |  | 0.25 | 4.62 | 1.16
mt18pta010a | m² | Lámina heterogénea de PVC, modelo Timberline PUR, "DLW FLOORING", de 2,25 mm de espesor total, con capa de uso de 0,7 mm de espesor, con tratamiento de protección superficial PUR, color Cherry Medium; peso total: 2800 g/m²; clasificación al uso, según UNE-EN ISO 10874: clase 23 para uso doméstico; clase 34 para uso comercial; clase 43 para uso industrial; reducción del ruido de impactos 5 dB, según UNE-EN ISO 140-8; resistencia al fuego Bfl S1, según UNE-EN 13501-1. |  |  | 1.05 | 20.08 | 21.08
mo026 | h | Oficial 1ª instalador de revestimientos flexibles. |  |  | 0.182 | 17.24 | 3.14
mo064 | h | Ayudante instalador de revestimientos flexibles. |  |  | 0.101 | 16.13 | 1.63
| % | Medios auxiliares |  |  | 2 | 27.01 | 0.54
| % | Costes indirectos |  |  | 3 | 27.55 | 0.83
Coste de mantenimiento decenal: 11,64€ en los primeros 10 años. | [5 empty] | Total: | 28.38